## Datos_Crudos
Archivo_Origen | Sitio_Ubicacion | Fecha_Exploracion | Material | Gamma_kN_m3 | Cohesion_kPa | Friccion_grados | Beta_grados | Z_espesor_m | Tipo_Evidencia | Justificacion_Inclusion
1001-CIV-02_1 INFORME GEOTECNICO.pdf | Variante Río Negro, R-01, 0.0–1.8 m, Samoré-Toledo | 09/2022 | Coluvial | 16.5 | 0.09 | 25.55 | 16.7 |  | Correlación SPT (Kishida N45 y regresión τ–σ') | Registro de perforación R-01: 27/09/2022. Estrato de limo arcilloso con gravas. Tabla 21 / regresión τ=0.4781σ+0.0908 (c'=0.09 kPa, φ'=25.55°). El sondeo de 6 m no alcanzó saprolito, por eso z queda vacío. β=16.7° es arctan(0.30) de la pendiente transversal promedio del 30% de la variante; no proviene de una superficie de falla. El informe asigna los suelos de R-01, R-02 y R-03 (arcillas con gravas, limos arenosos y arenas con gravas) al depósito coluvial 1. Se excluyó el estrato nombrado saprolito y la perforación R-04 en roca.
1001-CIV-02_1 INFORME GEOTECNICO.pdf | Variante Río Negro, R-01, 1.8–6.0 m, Samoré-Toledo | 09/2022 | Coluvial | 17.1 | 7.44 | 23.04 | 16.7 |  | Correlación SPT (Kishida N45 y regresión τ–σ') | Mismo sondeo R-01 (27/09/2022). Estrato de arena con gravas, limo y arcilla. Regresión τ=0.4253σ+7.445 (c'=7.44 kPa, φ'=23.04°). No es el mismo dato que el estrato superior. El informe asigna los suelos de R-01, R-02 y R-03 (arcillas con gravas, limos arenosos y arenas con gravas) al depósito coluvial 1. Se excluyó el estrato nombrado saprolito y la perforación R-04 en roca.
1001-CIV-02_1 INFORME GEOTECNICO.pdf | Variante Río Negro, R-02, 0.0–3.0 m, Samoré-Toledo | 09/2022 | Coluvial | 16.8 | 0 | 27.7 | 16.7 | 4.5 | Correlación SPT (Kishida N45 y regresión τ–σ') | Registro R-02: 27/09/2022. Arcilla limosa con gravas. La regresión no tiene intercepto (c'=0 kPa, φ'=27.70°); el cero es resultado del ajuste, no un parámetro asumido. El saprolito empieza a 4.5 m, así que z=4.5 m es el espesor del coluvial en este sondeo. El informe asigna los suelos de R-01, R-02 y R-03 (arcillas con gravas, limos arenosos y arenas con gravas) al depósito coluvial 1. Se excluyó el estrato nombrado saprolito y la perforación R-04 en roca.
1001-CIV-02_1 INFORME GEOTECNICO.pdf | Variante Río Negro, R-02, 3.0–4.5 m, Samoré-Toledo | 09/2022 | Coluvial | 17.1 | 0 | 24.44 | 16.7 | 4.5 | Correlación SPT (Kishida N45 y regresión τ–σ') | R-02, arena limosa con gravas y arcilla, por encima del contacto con lutita meteorizada (saprolito) a 4.5 m. Regresión τ=0.4545σ (c'=0 kPa, φ'=24.44°). El informe asigna los suelos de R-01, R-02 y R-03 (arcillas con gravas, limos arenosos y arenas con gravas) al depósito coluvial 1. Se excluyó el estrato nombrado saprolito y la perforación R-04 en roca.
1001-CIV-02_1 INFORME GEOTECNICO.pdf | Variante Río Negro, R-03, 0.0–2.0 m, Samoré-Toledo | 09/2022 | Coluvial | 17.3 | 0.72 | 30.01 | 16.7 |  | Correlación SPT (Kishida N45 y regresión τ–σ') | Registro R-03: 26/09/2022. Limo arenoso con gravas. Regresión τ=0.5776σ+0.7218 (c'=0.72 kPa, φ'=30.01°). El sondeo sigue en suelo hasta 6 m, sin contacto de saprolito registrado. El informe asigna los suelos de R-01, R-02 y R-03 (arcillas con gravas, limos arenosos y arenas con gravas) al depósito coluvial 1. Se excluyó el estrato nombrado saprolito y la perforación R-04 en roca.
1001-CIV-02_1 INFORME GEOTECNICO.pdf | Variante Río Negro, R-03, 2.0–6.0 m, Samoré-Toledo | 09/2022 | Coluvial | 17.3 | 14.05 | 22.11 | 16.7 |  | Correlación SPT (Kishida N45 y regresión τ–σ') | R-03, arcilla gravo-arenosa y limosa, descrita como suelo y no como saprolito. Regresión τ=0.4064σ+14.059 (c'=14.05 kPa, φ'=22.11°). El informe asigna los suelos de R-01, R-02 y R-03 (arcillas con gravas, limos arenosos y arenas con gravas) al depósito coluvial 1. Se excluyó el estrato nombrado saprolito y la perforación R-04 en roca.
PR-23-04-15 A.G.-A.H.H.S. Ingeniería Detalle Rio Negro vB.pdf | Río Negro PK 20+600/20+650, sondeo S2, 5.0–5.5 m | 04/2023 | Coluvial |  | 13.53 | 33.73 |  | 10.5 | Ensayo de corte directo (I.N.V.E. 154-13) | Tabla 14: S2, muestra 11, φ=33.73° y c=13.53 kPa. La Tabla 8 coloreada marca S2 de 0.5 a 10.0 m como suelo tipo 1 (coluvial, N=4–22) y el residual empieza en 10.5 m; z=10.5 m. La Tabla 15 asigna este par exactamente al coluvial. El corte de S1 a 3.0–3.5 m cae en azul (residual) y se descartó. La fecha es la visita de campo del 13/04/2023; el día del sondeo no está en el registro. γ no se copia de otra muestra.
PR-23-04-15 A.G.-A.H.H.S. Ingeniería Detalle Rio Negro vB.pdf | Río Negro PK 20+600/20+650, sondeo S1, 0.5–1.0 m | 04/2023 | Coluvial | 18.15 |  |  |  | 1.5 | Ensayo de peso unitario (ASTM D2937) | Tabla 13: S1, muestra 2, γ húmedo=1.85 g/cm³. Convertido con 9.81 kN/m³ por g/cm³. En la Tabla 8, S1 está en coluvial solo hasta 1.0 m y el residual empieza a 1.5 m (z=1.5 m). No se usó el peso seco. Las muestras de S1 a 3.5–4.0 m y 16.5–17.0 m son residual y roca.
PR-23-04-15 A.G.-A.H.H.S. Ingeniería Detalle Rio Negro vB.pdf | Río Negro PK 20+600/20+650, sondeo S2, 5.5–6.0 m | 04/2023 | Coluvial | 17.95 |  |  |  | 10.5 | Ensayo de peso unitario (ASTM D2937) | Tabla 13: S2, muestra 12, γ húmedo=1.83 g/cm³, dentro del tramo rojo/coluvial de S2. La muestra de 10.0–10.5 m cruza el contacto con residual y se descartó. Es otra muestra, no el corte directo de 5.0–5.5 m.
PR-23-04-15 A.G.-A.H.H.S. Ingeniería Detalle Rio Negro vB.pdf | Río Negro PK 20+600/20+650, perfil típico tipo 1 | 04/2023 | Coluvial | 17.7 |  | 28.5 |  |  | Correlación SPT (NovoSPT: Peck, Peck-Hanson, Kishida) | Tablas 31, 32 y 35: tipo 1 coluvial, γ=17.7 kN/m³ y φ=28.5°, promedio de las correlaciones citadas. No reportan cohesión. z queda vacío porque el espesor medido no es único: 1.5 m en S1 y 10.5 m en S2. No se usó la tabla bibliográfica (γ=18, φ=28) ni la cohesión de 6 kPa del retrocálculo.
PR-21-01-04 D.T. Tramo Belén vA.pdf | Tramo Belén, perfil típico, relleno y/o coluvial suelto | 01/2021 | Relleno coluvial | 17.12 |  | 25.83 |  |  | Correlación SPT (NovoSPT: Kulhawy-Mayne, Ulugergerli, Peck, Kishida) | Tablas 25, 28 y 29: el tipo 1 se describe como suelos de relleno y coluviales. γ=17.12 kN/m³ y φ=25.83°. La foto de los sondeos en la página 55 tiene marca de tiempo 27/01/2021. El tipo 2 mezcla coluvial medio denso con residual y se descartó. z no se fija: el perfil típico pone el residual a 7.5 m y otro sector del mismo informe cita un coluvión de 4 a 8 m.
PR-21-01-04 D.T. Tramo Belén vA.pdf | Tramo Belén, sondeo 3, muestra 3, 2.00–3.00 m | 01/2021 | Coluvial |  | 25.98 | 30.75 |  |  | Ensayo de corte directo (I.N.V.E. 154-13, tres puntos) | Tabla 18: φ=30.75° y c=25.98 kPa. La Tabla 31 asigna esa cohesión, con nota de laboratorio, al estrato coluvial medio denso. Los demás cortes del informe no quedan ligados a un estrato solo coluvial; el de 4A a 8–9 m (c=26.10 kPa) está asignado a residual duro.
Perfil 122.zip / N-P- 122.xlsx | Tramo 54, Perfil 122, 0.5 m | No especificada | Coluvial | 17.52 |  | 26.9 |  | 2 | Correlación SPT (Kishida, Peck, Peck-Hanson; γ Kulhawy y Ulugergerli) | Hoja PARAMETROS: N=6 en estrato etiquetado Coluvial. φ es el promedio de [24.5, 28.2, 28.0] y γ el promedio de [16.5, 18.1, 17.95]. La columna C del archivo (0.75) es el factor de corrección del SPT, no cohesión. z=2.0 m porque el residual empieza a 2.0 m en el mismo registro. Amenaza 2000 cita 4–6 m para este perfil; se conserva el contacto del sondeo. La fecha 07/07/2017 del archivo .spt es de creación del archivo NovoSPT, no de campo. Se descartaron c=10 kPa y φ=20° de la hoja Van Genuchten y de los .gsz: son parámetros del modelo de estabilidad.
Perfil 122.zip / N-P- 122.xlsx | Tramo 54, Perfil 122, 1.0 m | No especificada | Coluvial | 17.52 |  | 27.63 |  | 2 | Correlación SPT (Kishida, Peck, Peck-Hanson; γ Kulhawy y Ulugergerli) | Hoja PARAMETROS: N=8 en estrato etiquetado Coluvial. φ es el promedio de [26.0, 28.3, 28.6] y γ el promedio de [16.5, 18.1, 17.95]. La columna C del archivo (0.75) es el factor de corrección del SPT, no cohesión. z=2.0 m porque el residual empieza a 2.0 m en el mismo registro. Amenaza 2000 cita 4–6 m para este perfil; se conserva el contacto del sondeo. La fecha 07/07/2017 del archivo .spt es de creación del archivo NovoSPT, no de campo. Se descartaron c=10 kPa y φ=20° de la hoja Van Genuchten y de los .gsz: son parámetros del modelo de estabilidad.
Perfil 122.zip / N-P- 122.xlsx | Tramo 54, Perfil 122, 1.5 m | No especificada | Coluvial | 18.07 |  | 29.5 |  | 2 | Correlación SPT (Kishida, Peck, Peck-Hanson; γ Kulhawy y Ulugergerli) | Hoja PARAMETROS: N=14 en estrato etiquetado Coluvial. φ es el promedio de [29.5, 28.8, 30.2] y γ el promedio de [17.3, 18.9, 18.0]. La columna C del archivo (0.75) es el factor de corrección del SPT, no cohesión. z=2.0 m porque el residual empieza a 2.0 m en el mismo registro. Amenaza 2000 cita 4–6 m para este perfil; se conserva el contacto del sondeo. La fecha 07/07/2017 del archivo .spt es de creación del archivo NovoSPT, no de campo. Se descartaron c=10 kPa y φ=20° de la hoja Van Genuchten y de los .gsz: son parámetros del modelo de estabilidad.
PR-26-02-17 A.G. Análisis Probabilístico Falla Río Negro vD.pdf | AVR Fase II, Tramo 116, gasoducto Gibraltar-Chitagá | No especificada | Coluvial | 19.7 |  |  |  |  | Peso unitario en base de corte directo (fragmento Tabla 1) | Tabla 1 del análisis probabilístico: fila etiquetada Coluvial y atribuida a ensayos de corte directo de AVR Fase II. Es un fragmento (la estadística cita 23 pesos unitarios y 19 cohesiones; el anexo no salió como tabla). No es el PK 20+650. Se omitieron las filas PR-23-04-15 y PR-23-04-35-02 porque su cohesión de 6 kPa está marcada como retrocálculo, y la fila SUMMUM porque repite la correlación SPT de R-01.
PR-26-02-17 A.G. Análisis Probabilístico Falla Río Negro vD.pdf | AVR Fase II, Tramo 123, gasoducto Gibraltar-Chitagá | No especificada | Coluvial | 19.6 | 9 | 31.18 |  |  | Corte directo (fragmento Tabla 1; anexo no tabulable) | Tabla 1 del análisis probabilístico: fila etiquetada Coluvial y atribuida a ensayos de corte directo de AVR Fase II. Es un fragmento (la estadística cita 23 pesos unitarios y 19 cohesiones; el anexo no salió como tabla). No es el PK 20+650. Se omitieron las filas PR-23-04-15 y PR-23-04-35-02 porque su cohesión de 6 kPa está marcada como retrocálculo, y la fila SUMMUM porque repite la correlación SPT de R-01.
PR-26-02-17 A.G. Análisis Probabilístico Falla Río Negro vD.pdf | AVR Fase II, Tramo 123, gasoducto Gibraltar-Chitagá | No especificada | Coluvial | 20.1 | 11 | 23.03 |  |  | Corte directo (fragmento Tabla 1; anexo no tabulable) | Tabla 1 del análisis probabilístico: fila etiquetada Coluvial y atribuida a ensayos de corte directo de AVR Fase II. Es un fragmento (la estadística cita 23 pesos unitarios y 19 cohesiones; el anexo no salió como tabla). No es el PK 20+650. Se omitieron las filas PR-23-04-15 y PR-23-04-35-02 porque su cohesión de 6 kPa está marcada como retrocálculo, y la fila SUMMUM porque repite la correlación SPT de R-01.
PR-26-02-17 A.G. Análisis Probabilístico Falla Río Negro vD.pdf | AVR Fase II, Tramo 124, gasoducto Gibraltar-Chitagá | No especificada | Coluvial | 18.4 |  |  |  |  | Peso unitario en base de corte directo (fragmento Tabla 1) | Tabla 1 del análisis probabilístico: fila etiquetada Coluvial y atribuida a ensayos de corte directo de AVR Fase II. Es un fragmento (la estadística cita 23 pesos unitarios y 19 cohesiones; el anexo no salió como tabla). No es el PK 20+650. Se omitieron las filas PR-23-04-15 y PR-23-04-35-02 porque su cohesión de 6 kPa está marcada como retrocálculo, y la fila SUMMUM porque repite la correlación SPT de R-01.
PR-26-02-17 A.G. Análisis Probabilístico Falla Río Negro vD.pdf | AVR Fase II, Tramo 126, gasoducto Gibraltar-Chitagá | No especificada | Coluvial | 19.3 | 34 | 34.7 |  |  | Corte directo (fragmento Tabla 1; anexo no tabulable) | Tabla 1 del análisis probabilístico: fila etiquetada Coluvial y atribuida a ensayos de corte directo de AVR Fase II. Es un fragmento (la estadística cita 23 pesos unitarios y 19 cohesiones; el anexo no salió como tabla). No es el PK 20+650. Se omitieron las filas PR-23-04-15 y PR-23-04-35-02 porque su cohesión de 6 kPa está marcada como retrocálculo, y la fila SUMMUM porque repite la correlación SPT de R-01.
PR-26-02-17 A.G. Análisis Probabilístico Falla Río Negro vD.pdf | AVR Fase II, Tramo 126, gasoducto Gibraltar-Chitagá | No especificada | Coluvial | 17.1 |  |  |  |  | Peso unitario en base de corte directo (fragmento Tabla 1) | Tabla 1 del análisis probabilístico: fila etiquetada Coluvial y atribuida a ensayos de corte directo de AVR Fase II. Es un fragmento (la estadística cita 23 pesos unitarios y 19 cohesiones; el anexo no salió como tabla). No es el PK 20+650. Se omitieron las filas PR-23-04-15 y PR-23-04-35-02 porque su cohesión de 6 kPa está marcada como retrocálculo, y la fila SUMMUM porque repite la correlación SPT de R-01.
PR-26-02-17 A.G. Análisis Probabilístico Falla Río Negro vD.pdf | AVR Fase II, Tramo 127, gasoducto Gibraltar-Chitagá | No especificada | Coluvial | 17.3 |  |  |  |  | Peso unitario en base de corte directo (fragmento Tabla 1) | Tabla 1 del análisis probabilístico: fila etiquetada Coluvial y atribuida a ensayos de corte directo de AVR Fase II. Es un fragmento (la estadística cita 23 pesos unitarios y 19 cohesiones; el anexo no salió como tabla). No es el PK 20+650. Se omitieron las filas PR-23-04-15 y PR-23-04-35-02 porque su cohesión de 6 kPa está marcada como retrocálculo, y la fila SUMMUM porque repite la correlación SPT de R-01.
PR-26-02-17 A.G. Análisis Probabilístico Falla Río Negro vD.pdf | AVR Fase II, Tramo 129, gasoducto Gibraltar-Chitagá | No especificada | Coluvial | 20.8 | 17 | 32.09 |  |  | Corte directo (fragmento Tabla 1; anexo no tabulable) | Tabla 1 del análisis probabilístico: fila etiquetada Coluvial y atribuida a ensayos de corte directo de AVR Fase II. Es un fragmento (la estadística cita 23 pesos unitarios y 19 cohesiones; el anexo no salió como tabla). No es el PK 20+650. Se omitieron las filas PR-23-04-15 y PR-23-04-35-02 porque su cohesión de 6 kPa está marcada como retrocálculo, y la fila SUMMUM porque repite la correlación SPT de R-01.
PR-26-02-17 A.G. Análisis Probabilístico Falla Río Negro vD.pdf | AVR Fase II, Tramo 134, gasoducto Gibraltar-Chitagá | No especificada | Coluvial | 21.9 | 4 | 28.7 |  |  | Corte directo (fragmento Tabla 1; anexo no tabulable) | Tabla 1 del análisis probabilístico: fila etiquetada Coluvial y atribuida a ensayos de corte directo de AVR Fase II. Es un fragmento (la estadística cita 23 pesos unitarios y 19 cohesiones; el anexo no salió como tabla). No es el PK 20+650. Se omitieron las filas PR-23-04-15 y PR-23-04-35-02 porque su cohesión de 6 kPa está marcada como retrocálculo, y la fila SUMMUM porque repite la correlación SPT de R-01.
PR-26-02-17 A.G. Análisis Probabilístico Falla Río Negro vD.pdf | AVR Fase II, Tramo 66, gasoducto Gibraltar-Chitagá | No especificada | Coluvial |  | 16 | 22.82 |  |  | Corte directo (fragmento Tabla 1; anexo no tabulable) | Tabla 1 del análisis probabilístico: fila etiquetada Coluvial y atribuida a ensayos de corte directo de AVR Fase II. Es un fragmento (la estadística cita 23 pesos unitarios y 19 cohesiones; el anexo no salió como tabla). No es el PK 20+650. Se omitieron las filas PR-23-04-15 y PR-23-04-35-02 porque su cohesión de 6 kPa está marcada como retrocálculo, y la fila SUMMUM porque repite la correlación SPT de R-01.
PR-26-02-17 A.G. Análisis Probabilístico Falla Río Negro vD.pdf | AVR Fase II, Tramo 66, gasoducto Gibraltar-Chitagá | No especificada | Coluvial |  | 16 | 34.19 |  |  | Corte directo (fragmento Tabla 1; anexo no tabulable) | Tabla 1 del análisis probabilístico: fila etiquetada Coluvial y atribuida a ensayos de corte directo de AVR Fase II. Es un fragmento (la estadística cita 23 pesos unitarios y 19 cohesiones; el anexo no salió como tabla). No es el PK 20+650. Se omitieron las filas PR-23-04-15 y PR-23-04-35-02 porque su cohesión de 6 kPa está marcada como retrocálculo, y la fila SUMMUM porque repite la correlación SPT de R-01.
PR-26-02-17 A.G. Análisis Probabilístico Falla Río Negro vD.pdf | AVR Fase II, Tramo 77, gasoducto Gibraltar-Chitagá | No especificada | Coluvial |  | 12 | 26.45 |  |  | Corte directo (fragmento Tabla 1; anexo no tabulable) | Tabla 1 del análisis probabilístico: fila etiquetada Coluvial y atribuida a ensayos de corte directo de AVR Fase II. Es un fragmento (la estadística cita 23 pesos unitarios y 19 cohesiones; el anexo no salió como tabla). No es el PK 20+650. Se omitieron las filas PR-23-04-15 y PR-23-04-35-02 porque su cohesión de 6 kPa está marcada como retrocálculo, y la fila SUMMUM porque repite la correlación SPT de R-01.
PR-26-02-17 A.G. Análisis Probabilístico Falla Río Negro vD.pdf | AVR Fase II, Tramo 80, gasoducto Gibraltar-Chitagá | No especificada | Coluvial |  | 31 | 25.68 |  |  | Corte directo (fragmento Tabla 1; anexo no tabulable) | Tabla 1 del análisis probabilístico: fila etiquetada Coluvial y atribuida a ensayos de corte directo de AVR Fase II. Es un fragmento (la estadística cita 23 pesos unitarios y 19 cohesiones; el anexo no salió como tabla). No es el PK 20+650. Se omitieron las filas PR-23-04-15 y PR-23-04-35-02 porque su cohesión de 6 kPa está marcada como retrocálculo, y la fila SUMMUM porque repite la correlación SPT de R-01.

## Rechazados
Archivo_Origen | Dato_descartado | Motivo
Perfil 122.zip / V.G.perfil-122.xlsx y modelos .gsz | Coluvial c=10 kPa, φ=20°, γ=17 kN/m³; en el .gsz c'=6.87 kPa y φ'=18.77° | Parámetros de entrada de Seep/Slope. No son el resultado del SPT ni de un ensayo.
Amenaza 2000 - Tramo 54.pdf y PR-21-01-27, Tabla 16 | Coluvial γ=17, φ=20, c=10, repetido por perfil | Tabla para análisis de estabilidad en Slope/W. La geometría de falla de Spencer no se usa como z.
PR-21-01-27, Tabla 26 y Tabla 27 | Tipo 1: γ=17.25, φ=25, c=6 kPa | La nota (5) dice que la cohesión sale de retrocálculo. φ y γ de esa fila quedan contaminados por el mismo paquete de diseño.
PR-23-04-35-02, Tablas 20 y 23; filas homólogas en PR-26 | Coluvial c=6 kPa con φ=25° y γ=17.25 o 17.8 | La nota (5) identifica c=6 kPa como retrocálculo para forzar el modelo. No entra al conjunto de observaciones.
PR-21-01-27, Tabla 9 | S1 4.0–5.0 m: φ=27°, c=6.6 kPa; S2 3.0–4.0 m: φ=25°, c=9.7 kPa | En la Tabla 3 de color, S2 a 3–4 m es residual y saprolito. S1 a 4–5 m atraviesa saprolito. El tipo 1 rojo mezcla relleno de DDV, suelo removido y coluvial.
PR-23-04-15, Tabla 14 | S1 3.0–3.5 m: φ=34.57°, c=14.33 kPa | La Tabla 8 lo pinta como residual/saprolito y la Tabla 15 lo asigna al tipo 2, no al coluvial.
PR-23-04-15, Tabla 41 | Coluvial γ=18 kN/m³, φ=28°, sin cohesión | Valores de bibliografía, no de ensayo ni de SPT del sitio.
PR-21-01-04, Tablas 28 y 29, tipo 2 | γ=17.88 kN/m³ y φ=29.94° | La categoría se llama coluvial medio denso y residual medio a la vez.
PR-21-01-04, Tabla 18, resto de cortes | Sondeos 4, 4A, 7A y 8, incluido φ=1.13° | No hay una asignación explícita a coluvial. 4A a 8–9 m se usa en la tabla de diseño como residual duro.
1001-CIV-02, R-02 4.5–6.0 m y R-04 | Saprolito φ'=25.6°; arenisca y lutita γ=25 kN/m³ | Saprolito y roca quedan fuera del filtro de material.
PR-21-01-27, capítulo 9, tipo 1 | γ=17.25 kN/m³ y φ=26.47° | El perfil típico llama a ese estrato suelo suelto o removido, y debajo sigue residual. No es un coluvial identificado.
ilovepdf_compressed.zip | Tres PDF comprimidos de Belén | Son copia de los informes ya leídos. No se duplicaron filas.